## Sheet1
淮北市市场监督管理局2023年塑料购物袋、发动机润滑油等产品质量市级监督抽查汇总表
序号 | 报告编号 | 样品名称 | 标称商标 | 规格型号 | 生产日期/批号 | 受检单位 | 生产单位 | 检验结果 | 不合格技术要求 | 不合格实测数据 | 不合格检测项目 | 检验项目 | 抽样单号 | 购样费 | 抽样时间 | 执法人员
1 | 20230414121 | 塑料购物袋 |  | 40cm×56cm×0.026毫米 | 2022-12-28 | 淮北市相山区鑫朋塑业 | 安徽省淮北市相山区鑫朋塑业 | 不合格 | 1、/ | 1、/ | 1、环保要求 | 环保要求、提吊试验、跌落试验、漏水性、封合强度、落镖冲击 | B-003 |  | 2023-04-11 | 周明华 吴倩
2 | 20230414138 | 塑料购物袋 |  | 610mm×400mm | / | 淮北市包有商贸有限责任公司 | 怀宁县宏达塑料包装有限公司 | 不合格 | 1.1、应不小于0.025mm | 1.1、0.0182 | 1.1、塑料购物袋的最小厚度 | 厚度及偏差、提吊试验、跌落试验、漏水性、封合强度、落镖冲击 | B-021 | 18 | 2023-04-12 | 周明华 姬扬
3 | 20230414139 | 食品卫生专用袋 | 华兴 | 400mm×（250＋60）mm×0.025mm | / | 濉溪县城南张恒包装袋批发部 | 华洋塑业有限公司 | 不合格 | 1.1、应不小于0.025mm | 1.1、0.0128 | 1.1、塑料购物袋的最小厚度 | 厚度及偏差、提吊试验、跌落试验、漏水性、封合强度、落镖冲击 | B-022 | 18 | 2023-04-13 | 程磊 姬扬
4 | 20230414141 | 塑料购物袋 |  | 415mm×（270＋140×2）mm×0.025mm4kg | / | 濉溪县鑫慧百货店 | 莒县刘官庄光茂塑料制品厂 | 不合格 | 1.1、应不小于0.025mm | 1.1、0.0158 | 1.1、塑料购物袋的最小厚度 | 厚度及偏差、提吊试验、跌落试验、漏水性、封合强度、落镖冲击 | B-024 | 3 | 2023-04-13 | 程磊 姬扬
5 | 20230414142 | 塑料购物袋 |  | 380mm×（240＋120×2）mm×0.025mm4kg | / | 濉溪县鑫慧百货店 | 莒县刘官庄光茂塑料制品厂 | 不合格 | 1.1、应不小于0.025mm | 1.1、0.0141 | 1.1、塑料购物袋的最小厚度 | 厚度及偏差、提吊试验、跌落试验、漏水性、封合强度、落镖冲击 | B-025 | 3 | 2023-04-13 | 程磊 姬扬
6 | 20230414143 | 塑料购物袋 |  | 420mm×260mm×0.004mm | / | 濉溪县鑫磊日用品行 | 莒县金拓塑料包装制品经营部 | 不合格 | 1.1、应不小于0.025mm | 1.1、0.0131 | 1.1、塑料购物袋的最小厚度 | 厚度及偏差、提吊试验、跌落试验、漏水性、封合强度、落镖冲击 | B-026 | 2.4 | 2023-04-13 | 程磊 姬扬
7 | 20230414144 | 塑料购物袋 |  | 450mm×360mm×0.005 | / | 濉溪县鑫磊日用品行 | 萧县丁福金塑料加工厂 | 不合格 | 1.1、应不小于0.025mm | 1.1、0.0186 | 1.1、塑料购物袋的最小厚度 | 厚度及偏差、提吊试验、跌落试验、漏水性、封合强度、落镖冲击 | B-027 | 4.5 | 2023-04-13 | 程磊 姬扬
8 | 20230414145 | 食品专用袋 | 华兴 | 400mm×（250＋60）mm×0.025mm | / | 濉溪县加强包装袋批发部 | 华洋塑业有限公司 | 不合格 | 1.1、应不小于0.025mm | 1.1、0.0136 | 1.1、塑料购物袋的最小厚度 | 厚度及偏差、提吊试验、跌落试验、漏水性、封合强度、落镖冲击 | B-028 | 3 | 2023-04-13 | 程磊 姬扬
9 | 20230414147 | 塑料购物袋 |  | 670mm×400mm | / | 濉溪县加强包装袋批发部（与企查查一致） | 滕州市誉翔塑料包装有限责任公司（同本体一致，与企查查不一致） | 不合格 | 1.1、应不小于0.025mm | 1.1、0.0225 | 1.1、塑料购物袋的最小厚度 | 厚度及偏差、提吊试验、跌落试验、漏水性、封合强度、落镖冲击 | B-030 | 9 | 2023-04-13 | 程磊 姬扬
10 | 20230414119 | 非食品接触用塑料购物袋 |  | 615mm×（415＋200）mm×0.03mm8kg | / | 淮北大润发商贸有限公司 | 北京盛通富世包装制品有限公司生产 | 合格 |  |  |  | 环保要求、提吊试验、跌落试验、漏水性、封合强度、落镖冲击 | B-001 | 18 | 2023-04-11 | 周明华
11 | 20230414120 | 非食品用商品零售包装袋 |  | 610mm×（440＋105×2）mm×0.03mm5kg | 2022-12-26 | 安徽家家悦真棒超市有限公司天骄店 | 山东荣光实业有限公司 | 合格 |  |  |  | 环保要求、漏水性、提吊试验、跌落性能、塑料和纸塑复合包装袋封合强度试验 | B-002 | 24 | 2023-04-11 | 周明华
12 | 20230414122 | 塑料购物袋 |  | 35cm×52cm×0.028毫米 | 2023-02-06 | 淮北市相山区鑫朋塑业 | 安徽省淮北市相山区鑫朋塑业 | 合格 |  |  |  | 环保要求、提吊试验、跌落试验、漏水性、封合强度、落镖冲击 | B-004 |  | 2023-04-11 | 周明华 吴倩
13 | 20230414123 | 薄膜 | 金盖地 | 100cm×0.01mm 2.5±0.1kg 260m | 2023-04-02 | 淮北市相山区姚峰农资经营部 | 安徽金盖地生物科技有限公司 | 合格 |  |  |  | 厚度、厚度极限偏差、平均厚度偏差、拉伸负荷 | B-005 | 30 | 2023-04-11 | 周明华 吴倩
14 | 20230414124 | 降解地膜 | 金盖地 | 80cm×0.01mm 5±0.1kg 660m | 2023-04-04 | 淮北市相山区姚峰农资经营部 | 安徽金盖地生物科技有限公司 | 合格 |  |  |  | 厚度极限偏差、厚度平均偏差，%、拉伸负荷 | B-006 | 60 | 2023-04-11 | 周明华 吴倩
15 | 20230414125 | 聚乙烯薄膜 | 天宇 | 800±20mm×0.01mm 5.0±0.1kg 660m | 2023-02-05 | 淮北市新科技农资经销站 | 青岛天宇塑业有限公司 | 合格 |  |  |  | 厚度、厚度极限偏差、平均厚度偏差、拉伸负荷 | B-007 | 60 | 2023-04-12 | 周明华 姬扬
16 | 20230414126 | 薄膜 | 金盖地 | 80cm×0.01mm 2.5±0.1kg 340m | 2023-01-09 | 淮北市李洼远新农资专业合作社 | 安徽金盖地生物科技有限公司 | 合格 |  |  |  | 厚度、厚度极限偏差、平均厚度偏差、拉伸负荷 | B-008 | 28 | 2023-04-12 | 周明华 姬扬
17 | 20230414127 | 塑料购物袋 |  | 56mm×（350＋70）mm×0.025mm6kg | / | 淮北市亦步商贸有限责任公司 | / | 合格 |  |  |  | 厚度及偏差、提吊试验、跌落试验、漏水性、封合强度、落镖冲击 | B-009 | 12 | 2023-04-12 | 周明华 姬扬
18 | 20230414128 | 非食品直接接触用生物降解塑料购物袋 |  | 470×（300＋160）mm×0.038mm5kg | 2023-01-13 | 安徽永辉超市有限公司淮北吾悦广场分公司 | 安徽华驰塑业有限公司 | 合格 |  |  |  | 厚度及偏差、提吊试验、跌落试验、漏水性、封合强度、落镖冲击 | B-010 | 36 | 2023-04-12 | 周明华 姬扬
19 | 20230414129 | 非食品直接接触用生物降解塑料购物袋 |  | 540×（400＋200）×0.043mm6 kg | 2022-11-29 | 安徽永辉超市有限公司淮北吾悦广场分公司 | 安徽华驰塑业有限公司 | 合格 |  |  |  | 厚度及偏差、提吊试验、跌落试验、漏水性、封合强度、落镖冲击 | B-011 | 60 | 2023-04-12 | 周明华 姬扬
20 | 20230414130 | SP高端全合成汽油机油 | lopal | 0W-20 | 2022-06-26 | 淮北市杜集区友顺汽车饰品店 | 江苏龙蟠科技股份有限公司 | 合格 |  |  |  | 运动黏度、黏度指数、倾点、水分、机械杂质、闪点、泡沫性 | B-012 | 356 | 2023-04-12 | 周明华 姬扬
21 | 20230414131 | 全合成机油 | 嘉实多 | 5W-40SPC3 | 2022-08-15 | 淮北邦配通商贸有限公司 | 碧辟（中国）工业油品有限公司 | 合格 |  |  |  | 运动黏度、黏度指数、倾点、水分、机械杂质、闪点、泡沫性 | B-013 | 290 | 2023-04-12 | 周明华 姬扬
22 | 20230414132 | 畅劲王子Q3全合成机油 | 狮魔 | 5W-40 | 2023-01-11 | 淮北邦配通商贸有限公司 | 广东三头六臂信息科技有限公司 | 合格 |  |  |  | 运动黏度、黏度指数、倾点、水分、泡沫性、闪点 | B-014 | 220 | 2023-04-12 | 周明华 姬扬
23 | 20230414133 | 统一全合成汽油机油 | 统一 | 5W-30ILSACGF-6A | 2022-01-10 | 淮北市烈山区晴晴汽车养护中心 | 统一石油化工有限公司 | 合格 |  |  |  | 运动黏度、倾点、水分、机械杂质、闪点、泡沫性 | B-016 | 260 | 2023-04-12 | 周明华 姬扬
24 | 20230414134 | 塑料购物袋 |  | 480mm×（300＋60）mm×0.025mm4kg | / | 淮北市烈山区喔喔家食品零售超市 | 桐城市观胜塑业有限公司 | 合格 |  |  |  | 环保要求、提吊试验、跌落试验、漏水性、封合强度、落镖冲击 | B-017 | 12 | 2023-04-12 | 周明华 姬扬
25 | 20230414135 | 塑料购物袋 |  | 600mm×（350＋70）mm×0.025mm 5kg | / | 淮北市烈山区喔喔家食品零售超市 | 桐城市观胜塑业有限公司 | 合格 |  |  |  | 环保要求、提吊试验、跌落试验、漏水性、封合强度、落镖冲击 | B-018 | 18 | 2023-04-12 | 周明华 姬扬
26 | 20230414136 | 聚乙烯吹塑薄膜 | 宏达 | 80cm×0.01mm 2.5±0.1kg 320m | 2023-03-31 | 淮北市烈山区古饶镇优优家纺床上用品店 | 青岛华农塑业有限公司 | 合格 |  |  |  | 厚度、厚度极限偏差、平均厚度偏差、拉伸负荷 | B-019 | 30 | 2023-04-12 | 周明华 姬扬
27 | 20230414137 | 塑料购物袋 |  | 460mm×300mm | / | 淮北市包有商贸有限责任公司 | 怀宁县宏达塑料包装有限公司 | 合格 |  |  |  | 厚度及偏差、提吊试验、跌落试验、漏水性、封合强度、落镖冲击 | B-020 | 12 | 2023-04-12 | 周明华 姬扬
28 | 20230414140 | 全生物降解购物袋 |  | 340mm×（210＋55×2）mm×0.015mm | / | 濉溪县城南张恒包装袋批发部 | 山东睿安海纳生物科技有限公司 | 合格 |  |  |  | 厚度及偏差、提吊试验、跌落试验、漏水性、封合强度、落镖冲击 | B-023 | 3 | 2023-04-13 | 程磊 姬扬
29 | 20230414146 | 全生物降解购物袋 |  | 340×（210＋55×2）mm×0.015mm | / | 濉溪县加强包装袋批发部 | 山东睿安海纳生物科技有限公司 | 合格 |  |  |  | 厚度及偏差、提吊试验、跌落试验、漏水性、封合强度、落镖冲击 | B-029 | 3 | 2023-04-13 | 程磊 姬扬
30 | 20230414148 | 强劲王子K2全合成机油 | 狮魔 | 5W-40 | 2023-02-10 | 淮北邦配通商贸有限公司 | 广东三头六臂信息科技有限公司 | 合格 |  |  |  | 运动黏度、黏度指数、倾点、水分、泡沫性、闪点 | B-015 | 190 | 2023-04-12 | 周明华 姬扬
31 | 20230608087 | 预拌混凝土 | / | （100×100×100）mm×18块 | 2023-06-07 | 安徽三辰建材科技发展有限公司 | 安徽三辰建材科技发展有限公司 | 合格 |  |  |  |  | A-006 |  | 2023-06-07 | 姬扬 周明华
32 | 20230608089 | 预拌混凝土 | / | (100×100×100mm)×18块 | 2023-06-05 | 淮北龙旺实业有限公司 | 淮北龙旺实业有限公司 | 合格 |  |  |  |  | A-001 |  | 2023-06-05 | 姬扬 周明华
33 | 20230608091 | 预拌混凝土 | / | （100×100×100mm）×18块 | 2023-06-05 | 安徽成睿绿色新型环保建材有限公司 | 安徽成睿绿色新型环保建材有限公司 | 合格 |  |  |  |  | A-002 |  | 2023-06-05 | 姬扬 周明华
34 | 20230608092 | 预拌混凝土 | / | （100×100×100mm）×18块 | 2023-06-07 | 淮北市宏达新型建材有限责任公司 | 淮北市宏达新型建材有限责任公司 | 合格 |  |  |  |  | A-007 |  | 2023-06-07 | 姬扬 周明华
35 | 20230608093 | 预拌混凝土 | / | （100×100×100mm）×18块 | 2023-06-07 | 淮北浩丰建材科技有限公司 | 淮北浩丰建材科技有限公司 | 合格 |  |  |  |  | A-008 |  | 2023-06-07 | 姬扬 梁权
36 | 20230608095 | 预拌混凝土 | / | （100×100×100mm）×18块 | 2023-06-06 | 淮北市华阳混凝土有限公司 | 淮北市华阳混凝土有限公司 | 合格 |  |  |  |  | A-003 |  | 2023-06-06 | 周明华 姬扬
37 | 20230608096 | 预拌混凝土 | / | （100×100×100mm）×18块 | 2023-06-07 | 淮北市大明混凝土有限公司 | 淮北市大明混凝土有限公司 | 合格 |  |  |  |  | A-009 |  | 2023-06-07 | 姬扬 梁权
38 | 20230608097 | 预拌混凝土 | / | （100×100×100mm）×18块 | 2023-6-8 | 濉溪县韩建商品混凝土有限责任公司 | 濉溪县韩建商品混凝土有限责任公司 | 合格 |  |  |  |  | A-010 |  | 2023-06-08 | 姬扬 韩召明
39 | 20230608098 | 预拌混凝土 | / | (100×100×100mm)×18块 | 2023-06-06 | 淮北市金龙混凝土有限公司 | 淮北市金龙混凝土有限公司 | 合格 |  |  |  |  | A-004 |  | 2023-06-06 | 周明华 姬扬
40 | 20230608099 | 预拌混凝土 | / | （100×100×100mm）×18块 | 2023-06-08 | 濉溪县华恒混凝土有限公司 | 濉溪县华恒混凝土有限公司 | 合格 |  |  |  |  | A-011 |  | 2023-06-08 | 姬扬 韩召明
41 | 20230608102 | 预拌混凝土 | / | (100×100×100mm)×18块 | 2023-06-06 | 安徽顺成新型建材有限公司 | 安徽顺成新型建材有限公司 | 合格 |  |  |  |  | A-005 |  | 2023-06-06 | 周明华 姬扬
42 | 20230608103 | 预拌混凝土 | / | （100×100×100mm）×18块 | 2023-06-08 | 濉溪县鲁甬混凝土有限公司 | 濉溪县鲁甬混凝土有限公司 | 合格 |  |  |  |  | A-012 |  | 2023-06-08 | 姬扬 韩召明
43 | 20230609011 | 预拌混凝土 | / | （100×100×100mm）×18块 | 2023-06-09 | 淮北鼎丰混凝土有限公司 | 淮北鼎丰混凝土有限公司 | 合格 |  |  |  |  | A-013 |  | 2023-06-09 | 姬扬 周明华
44 | 20230609012 | 预拌混凝土 | / | （100×100×100mm）×18块 | 2023-06-09 | 濉溪县大扬新型建材有限公司 | 濉溪县大扬新型建材有限公司 | 合格 |  |  |  |  | A-014 |  | 2023-06-09 | 姬扬 周明华
45 | 20230609108 | 预拌混凝土 | / | （100×100×100mm）×18块 | 2023-06-09 | 淮北市金润混凝土有限公司 | 淮北市金润混凝土有限公司 | 合格 |  |  |  |  | A-015 |  | 2023-06-09 | 姬扬 周明华